## PDR2014
Packaging Development Requisition
PDR.No.: | N12/2013 |  | Ref. Quotation no: |  | QT13/2556
Date: | 2014-12-25 |  | Requests by: |  | Wichuta Ratniyom
Objective: | เพื่อทดลองผลิตหลอดที่มีความเงาสูง เพื่อเป็นสินค้าทางเลือกใหม่
Project name: | Premium Silver tube |  |  |  | Trial Q'ty: | 1000
Customer P.Code: | none |  |  |  | CBP Code: | PSILVER
Barcode number: |  |  |  | Art number:
Nart number: |  |  |  | Number of color:
MPMS Number: |  |  |  | Number of S.Screen:
IPMS Number: |  |  |  | Number of flexo:
IPS Number: |  |  |  | Number of Offset:
Configuration |  | Material Description |  |  |  | Mixing Ratio | Thickness
Outer layer (S4): |  | LDPE-D01EX/MB TET 1KE721 PAL (Toyo ink) |  |  |  | 50/50/5 | 10 | um
Adhesive layer (S2): |  | LDPE-D01EX |  |  |  | 100 | 10 | um
Barrier layer (S3): |  | LDPE-D01EX |  |  |  | 100 | 101 | um
Adhesive layer (S2): |  | LDPE-D01EX |  |  |  | 100 | 1 | um
Inner layer (S1): |  | LDPE-D01EX/LLDPE-L01EX / MB PE 1E01236 (Toyo ink) |  |  |  | 50/50/5 | 10 | um
Tube color: |  | Outer = Green, Inner =White |  |  |  | Total thickness: | 10 | mm
Shoulder-Neck: |  | HDPE-H02IN / MB PE 1E01236 (Toyo Ink)/PLA |  |  |  | 50/50/5%/0.5% | 10 | mm
Cap material / color: |  | Cobalt black (none HS) and Alignment with Front Logo
Specification | Description | Dimension | Unit
Tube diameter: | TD | 50 | mm
Sleeve length | SL | 158 | mm
Sleeveweight: | Wt. | #REF! | um
Tube orifice: | T-OF | 5 | mm
Donut weight: | DW | #REF! | g
Tube height: | TH | #REF! | mm
Tube weight: | TW | #REF! | um
Body length: | BL | 154 | mm
Cap diameter: | CD | 42.6 | mm
Cap height: | CH | 24 | mm
Cap weight: | CW | 9 | g
Cap orifice: | COF | 3 | mm
Finished height: | FH | #REF! | mm
Total weight: | TW | #REF! | g
Printing & decoration: | HS Foil1: | Royal Blue | Color1: |  |  | Stamp area(M2) | 0.00104
| HS Foil2: | Silver | Color2: |  |  | Stamp area(M2) | 0.0004
| Cap tyspe | Screw on 70123 | Supplier: | Imco |  | Coating type: | Gloss
Label & Sticker: | Label GCAS: | SSK 123456 |  |  | Supplier:
Dimension:
Winding no:
Packing Specification: | Carton type: | LS 534x230x110 |  |  | Tube/carton: | 150 |  | pcs.
Description:
Prepared by: |  |  | Reviewer:
Approved by: |  |  | Approver:
Date: |  |  |  | Date:
ตารางคำนวณปริมาณการใช้วัตถุดิบ
Extruder ขั้นดึงหลอด EX |  |  |  |  | จำนวน/ 1000 | จำนวน / ออร์เดอร์
Extruder No: | รายการวัตถุดิบ |  | Material name | % | g. | g.
S1 | PE1 | HDPE G-2855 |  | 70 | #REF! | #REF! | กรัม
| PE2 | LLDPE L-1211 |  | 30 | #REF! | #REF! | กรัม
| MB1 | MB TET 1KE721 PAL (Toyo ink) |  | 5 | #REF! | #REF! | กรัม
| PPA | PPA |  | 0.5 | #REF! | #REF! | กรัม
S2 | PE1 | LLDPE L-1211 |  | 100 | #REF! | #REF! | กรัม
| PE2 |  |  | 0 | 0 | 0 | กรัม
| PPA | PPA |  | 0.5 | #REF! | #REF! | กรัม
S3 | PE1 | LLDPE L-1211 |  | 100 | #REF! | #REF! | กรัม
| PE2 |  |  | 0 | 0 | 0 | กรัม
| PPA | PPA |  | 0.5 | #REF! | #REF! | กรัม
S4 | PE1 | LDPE POLENE D 2022 |  | 100 | #REF! | #REF! | กรัม
| PE2 |  |  | 0 | 0 | 0 | กรัม
| MB2 | PE 12073 |  | 2 | #REF! | #REF! | กรัม
| PPA | PPA |  | 0.5 | #REF! | #REF! | กรัม
Heading ขั้นต่อคอหลอด HD |  |  | Material name |  | จำนวน/ 1,000 | จำนวน/ ออร์เดอร์
ต่อคอ HD | PE1 | HDPE G-2855 |  | 50 | #REF! | #REF! | กรัม
| PE2 | HDPE R-1760 |  | 50 | #REF! | #REF! | กรัม
| MB1 | PE 12073 |  | 5 | #REF! | #REF! | กรัม
| PPA | PPA |  | 0.5 | #REF! | #REF! | กรัม
ขั้นพิมพ์หลอด PT | Ink Sequent |  | Pantone | % Area / G. | จำนวน/ 1,000 | จำนวน/ ออร์เดอร์
| Ink1 | PC105 |  | 50 | #REF! | #REF! | กรัม
| Ink2 | PMS 877 |  | 10 | #REF! | #REF! | กรัม
| Ink3 | PMS 662 |  | 25 | #REF! | #REF! | กรัม
| Ink4 | PMS555 |  | 5 | #REF! | #REF! | กรัม
| Ink5 |  |  |  | - | - | กรัม
| Ink6 |  |  |  | - | - | กรัม
| Ink7 |  |  |  | - | - | กรัม
| Ink8 |  |  |  | - | - | กรัม
| Ink9 |  |  |  | - | - | กรัม
| Ink10 |  |  |  | - | - | กรัม
| lackquer1 |  |  | 50 | - | - | กรัม
| lackquer2 | Sheck 49049-02 |  | 50 | #REF! | #REF! | กรัม
Hotstamping/Capping?Labelling/Packing |  |  | Material name |  | จำนวน/ 1000 | จำนวน / ออร์เดอร์
|  |  | Material description | Consumption
DC/CP/LB/PA | Foil1: | Royal Blue |  | 0.00104 | 1.04 | 1.04 | ตร.เมตร
| Foil2: | Silver |  | 0.0004 | 0.4 | 0.4 | ตร.เมตร
| Cap: | Screw on 70123 |  | 1000 | 1000 | 1000 | ตร.เมตร
| Label: | SSK 123456 |  | 1000 | 1000 | 1000 | ตร.เมตร
| Carton: | LS 534x230x110 |  | 6.666667 | 6.666667 | 6.666667 | กล่อง
ลงชื่อผู้ขอเบิก |  |  |  | ลงชื่อผู้อนุมัติ:
(PD Officer) |  |  |  | (PD Manager)
ลงชื่อผู้จ่าย |  |  |  | ลงชื่อผู้อนุมัติ:
(RM Warehouse officer) |  |  |  | (RM Warehouse Manager)
สรุปรายการวัตถุดิบ Summary
Material Description |  | Unit /1000 | Unit/Order | หมายเหตุ Remark
EXTRUSION
HDPE G-2855 |  | #REF! | #REF!
LLDPE L-1211 |  | #REF! | #REF!
MB TET 1KE721 PAL (Toyo ink) |  | #REF! | #REF!
PPA |  | #REF! | #REF!
LDPE POLENE D 2022 |  | #REF! | #REF!
PE 12073 |  | #REF! | #REF!
HDPE R-1760 |  | #REF! | #REF!
PC105 |  | #REF! | #REF!
PMS 877 |  | #REF! | #REF!
PMS 662 |  | #REF! | #REF!
PMS555 |  | #REF! | #REF!
Sheck 49049-02 |  | #REF! | #REF!
Royal Blue |  | 1.04 | 1.04
HEADING |  | Unit /1000 | Unit/Order
Screw on 70123 |  | 1000 | 1000
SSK 123456 |  | 1000 | 1000
LS 534x230x110 |  | 6.666667 | 6.666667
PRINTING |  | Unit /1000 | Unit/Order
Hots/Cap/Labelling/Packing |  | Unit /1000 | Unit/Order
ลงชื่อผู้ขอเบิก |  |  |  | ลงชื่อผู้อนุมัติ:
(PD Officer) |  |  |  | (PD Manager)
ลงชื่อผู้จ่าย |  |  |  | ลงชื่อผู้อนุมัติ:
(RM Warehouse officer) |  |  |  | (RM Warehouse Manager)
Drawing
Note on G5: pitak:จากใบเสนอราคา CS
Note on B12: pitak: หมายเลขบาร์โค้ด
Note on F13: pitak:จำนวนสีพิมพ์
Note on F14: pitak:จำนวนสีซิลค์สกรีน
Note on F15: pitak: จำนวนสีเฟล้กโซ่
Note on F16: pitak: จำนวนสีอ้อฟเซ้ท
Note on D33: pitak: รูปาก
Note on D34: pitak:เอาค่ามาจากตารางShoulder weightขวามือ
Note on D35: pitak: =Sleep length + Shoulder height เลือกจากตารางหลอดขวามือ
Note on D36: pitak:Sleeve weight+Donut weight Auto
Note on D38: pitak: เลือกขนาดฝาที่จะใช้ ดูจากตารางฝาขวามือ
Note on D39: pitak:เลือกจากตารางฝา ขวามือ
Note on D40: pitak:เลือกจากตารางฝา ขวามือ
Note on D41: pitak: ใส่รูปากฝา 1.5-3-5-6.5-8-10
Note on D42: pitak:= Tube height+Cap height เลือกจากตารางฝาขวามือ
Note on D43: pitak:=Tube weight+Capweight Auto
Note on H45: pitak: foil SQM = (กว้าง+10mm x ยาว+10mm)/1,000,000
Note on H46: pitak: foil SQM = (กว้าง+10mm x ยาว+10mm)/1,000,000
Note on C54: pitak:อธิบายการแพ็ค
Note on F67: pitak:ใส่เปอร์เซ็นต์ Ratio
Note on F69: pitak:% MB
Note on F70: pitak:% Additive
Note on F71: pitak:ใส่เปอร์เซ็นต์ Ratio
Note on F73: pitak:% Additive
Note on F74: pitak:ใส่เปอร์เซ็นต์ Ratio
Note on F76: pitak:% Additive
Note on F77: pitak:ใส่เปอร์เซ็นต์ Ratio
Note on F79: pitak:% MB
Note on F80: pitak:% Additive
Note on F83: pitak:ใส่เปอร์เซ็นต์ Ratio
Note on F85: pitak:% MB
Note on F86: pitak:% Additive
Note on F89: pitak: Fill in area. คำนวณค่าปริมาณการใช้สีพิมพ์ให้เหมาะสม
Note on F99: pitak:ใส่เปอร์เซ็นต์ Ratio
Note on F103: pitak:Auto
Note on F104: pitak:Auto
Note on F105: pitak:Auto
Note on F106: pitak:Auto
Note on F107: pitak:Auto
Note on G107: pitak:ไม่รวมเผื่อเสีย